## Table 1
Бесплатная доставка от 50 тыс.тг
Ваши менеджеры:
Прайс лист на сухие строительные смеси
№ | Артикул | Наименование продукции | Краткая характеристика продукции | Вес упаковки в кг. | Базовая цена c 11.08.25 | Цена со скидкой, с НДС
[5 empty] | Цена с НДС | -25%
Плиточные Клеи
1 | 10051121 | Клей Tytan BASIC | Цементный клей для керамической плитки. Предназначен для облицовки стен, полов керамической плиткой в сухих и влажных помещениях. Для внутренних и наружных работ. Имеет высокую силу сцепления с основанием. Высокопрочный - создания прочного промежуточного слоя между плиткой и основанием, не подвергающегося разрушению. Водостойкий. Расход: 3-5 кг. на м2 при толщине слоя 3-5 мм. Марка прочности М100. | 25 | 2 293,00 | 1719.75
2 | 10051135 | Клей Tytan Standard + FIBER TS51 | Клей для плитки STANDARD предназначен для эффективного приклеивания керамической плитки (глазурованной, терракотовой) на стены и полы, подверженные типичной низкой нагрузке. Он предназначен для использования на жестком основании. Для внутренних и наружных работ. Расход: 3-5 кг. на м2 при толщине слоя 3-5 мм. Марка прочности М100. | 25 | 2 782,00 | 2086.5
3 | 10051128 | Клей Tytan Gres + FIBER TS 52 | Клей для плитки GRES предназначен для приклеивания на стены и пол керамогранита, клинкерных и керамических плиток с размерами не более 35 х 35 см, подверженных воздействию обычной нагрузки. Рекомендуется для стандартных оснований, для наружных и внутренних работ. Расход: 3-5 кг. на м2 при толщине слоя 3-5 мм. | 25 | 3 085,00 | 2313.75
4 | 10051125 | Клей Tytan Flex + FIBER TS54 | Эластичный клей для плитки FLEX предназначен для эффективного приклеивания всех видов настенной и напольной плитки: керамической, глазурованной, терракотовой, клинкерной, керамогранитной, мозаичной, цементной, плитки из натурального камня нечувствительной к изменению цвета (после проверки устойчивости к изменению цвета). Клей для плитки применяется для обычных и требовательных оснований, для наружных и внутренних работ. Расход: 5-7 кг. на м2 при толщине слоя 5-7 мм. | 25 | 4 599,00 | 3449.25
5 | 10051138 | Клей Tytan Superflex + FIBER TS 54 | Высокоэластичный клей для плитки SUPERFLEX S1 предназначен для эффективного приклеивания всех видов настенной и напольной облицовочной плитки: керамической, глазурованной, терракотовой, клинкерной, керамогранита, мозаики, узорчатой, цементной, из натурального (после проверки устойчивости к изменению цвета) и искусственного камня, малых и больших размеров. Предназначен для использования на любых типовых и требовательных основаниях, для наружных и внутренних работ, включая балконы и террасы, полы с подогревом, кухни, ванные комнаты, бассейны, фасады, переходы. Расход: 5-7 кг. на м2 при толщине слоя 5-7 мм. | 25 | 5 875,00 | 4406.25
Кладочные Клеи
6 | 10051136 | Клей для Газоблоков Tytan STRONG BS 13 | Клей для газоблоков предназначен для укладки и приклеивания плит, блоков из газобетона, ячеистого бетона и других высокопористых материалов. Для внутренних и наружних работ. Клей для газоблоков приготовлен на основе цемента, фракционированного кварцевого песка и специальных химических добавок, введенив в сстав которых обеспечивает увеличение эффективности расходв, повышение адгезионной прочности, высокую водоудерживающую способность. Морозостойкий и водостойкий. не слдержит составляющих, вредных для здоровья | 25 | 239500 | 179625
7 | 10051137 | Клей для Газоблоков Tytan STRONG BS 13 ЗИМНИЙ | ЗИМНИЙ Клей для газоблоков предназначен для укладки и приклеивания плит, блоков из газобетона, ячеистого бетона и других высокопористых материалов. Для внутренних и наружних работ. Клей для газоблоков приготовлен на основе цемента, фракционированного кварцевого песка и специальных химических добавок, введенив в сстав которых обеспечивает увеличение эффективности расходв, повышение адгезионной прочности, высокую водоудерживающую способность. Морозостойкий и водостойкий. не слдержит составляющих, вредных для здоровья | 25 | 264900 | 198675
Штукатурные Смеси
8 | 10051132 | Штукатурка гипсовая TYTAN PERLIT | Выравнивающая штукатурка на гипсовой основе, с перлитом. Для выравнивания поверхностей, ручного нанесения. Для внутренних работ в сухих помещениях. Не водостойкая. Расход: 1-1,1 кг. на м2 при толщине слоя 1 мм. | 25 | 2 928,00 | 2196
9 | 10051129 | Штукатурка цементная TYTAN GREY BS33 | Штукатурка выравнивающая на цементном связующем. Для внутренних и наружных работ. Морозостойкая и водостойкая.Расход: 4,5-4,7 кг. на 1 м2 при толщине слоя 3 мм. | 25 | 2 132,00 | 1599
10 | 10051134 | Штукатурка гипсовая TYTAN SLOY | Выравнивающая штукатурка на гипсовой основе для выравнивания поверхностей, ручного нанесения. Для внутренних работ в сухих помещениях. Не водостойкая. Расход: 1,2 кг. на м2 при толщине слоя 1 мм. | 25 | 2 597,00 | 1947.75
11 | 10051126 | Штукатурка TYTAN PLAST гипсовая белая ручного и машинного нанесения | Выравнивающая штукатурка на гипсовой основе для выравнивания поверхностей, ручного и машинного нанесения. Для внутренних работ в сухих помещениях. Не водостойкая. Расход: 2,5-2,7 кг. на м2 при толщине слоя 2 мм. | 25 | 3 098,00 | 2323.5
Шпатлевочные Смеси
12 | 10051127 | Шпатлевка гипсовая TYTAN GLADZ | Универсальная финишная шпатлевка, на гипсовой основе, для окончательного выравнивания поверхностей. Для внутренних работ в сухих помещениях.Расход: 1-1,2 кг. на м2 при толщине слоя 1 мм. | 25 | 484100 | 363075
13 | 10051124 | Шпатлевка полимерная финишная TYTAN FINAL BS42 | Шпатлевка финишная, на полимерно-клеевой основе, для высококачественного выравнивания поверхностей. Для внутренних работ в сухих помещениях.Расход: 1-1,2 кг. на м2 при толщине слоя 1 мм. | 25 | 505900 | 379425
Наливные полы
14 | 10051130 | Наливной пол TYTAN NIVEL 2-20 TS23 | Самовыравнивающаяся смесь используется для изготовления тонкослойных, самонивелирующихся однослойных стяжек в помещении с толщиной от 2 до 20 мм. Идеально подходит для выравнивания бетонных, цементных и ангидритовых стяжек перед укладкой всех видов плитки, напольных покрытий (ПВХ, ковровых покрытий, пробки), ламината, деревянной мозаики и паркета, доски из клееного бруса. Для использования на существующих полах с подогревом. | 25 | 402500 | 301875
15 | 10051131 | Наливной пол TYTAN NIVEL GYPS TS24 | Гипсовый наливной пол применяется для окончательного выравнивания цементных и гипсовых оснований с поверхностной прочностью не менее 10 МПа, в помещениях с нормальной влажностью под покрытия пола (линолеум, паркет, ламинат, реконструкция старых бетонных полов). | 25 | 355300 | 266475